## 监督检验报告信息
附件1
2024年电线电缆产品质量省级监督抽查不合格情况汇总表
序号 | 产品名称 | 抽查领域 | 企业名称 | 统一社会信用代码 | 标称生产企业名称 | 生产日期或批号 | 规格型号 | 商标 | 抽查结果 | 不合格项目 | 承检单位 | 认证机构 | 备注
1 | 交联聚乙烯绝缘架空电缆(额定电压1kV铝芯交联聚乙烯绝缘架空电缆) | 生产领域 | 山东恒达电缆有限公司 | 91371702754479759Y | 山东恒达电缆有限公司 | 2023年11月25日/— | JKLYJ-1 1×70 | — | 不合格 | 绝缘老化前后断裂伸长率变化率（135℃，168h）、绝缘老化前后抗张强度变化率（135℃，168h） | 青岛市产品质量检验研究院 | 山东省市场监督管理局
2 | 聚氯乙烯绝缘软电缆电线(普通聚氯乙烯护套软线) | 生产领域 | 山东亿群线缆股份有限公司 | 91371400767750253F | 山东亿群线缆股份有限公司 | 2023.11.08/— | 60227 IEC 53(RVV)-300/500 2×0.75 | — | 不合格 | 曲挠试验-曲挠试验 施加电流：0.75A 施加电压：230V 滑轮直径：80mm 重锤重量：1.0kg | 青岛市产品质量检验研究院 | 中国质量认证中心有限公司 | 复检结论：不合格。复检机构：山东省产品质量检验研究院
3 | 挤包绝缘低压电力电缆(交联聚乙烯绝缘聚烯烃护套无卤低烟阻燃C类电力电缆) | 生产领域 | 山东中迈电缆有限公司 | 913713027554187639 | 山东中迈电缆有限公司 | 2024年1月15日/— | WDZC-YJY-0.6/1 3×16 | — | 不合格 | 护套老化后断裂伸长率（100℃，168h）、护套老化前断裂伸长率 | 青岛市产品质量检验研究院 | 山东省市场监督管理局 | 复检结论：不合格。复检机构：山东省产品质量检验研究院
4 | 聚氯乙烯绝缘电线（一般用途单芯硬导体无护套电缆） | 生产领域 | 烟台市二缆电缆有限公司 | 91370602MA94W6G18E | 烟台市二缆电缆有限公司 | 20240324/— | 60227 IEC 01(BV)-450/750 1×2.5 | — | 不合格 | 导体电阻（20℃） | 青岛市产品质量检验研究院 | 广东质检中诚认证有限公司
5 | —（铜芯聚氯乙烯绝缘聚氯乙烯护套屏蔽软电线） | 流通领域 | 城阳区昊佳特电缆经销处 | 92370214MACG9T8TXF | 江苏兴华云电缆有限公司（涉嫌假冒） | 2023-12-12/— | RVVP-300/300 3×0.75 | — | 不合格 | 标识（绝缘线芯识别）-绝缘线芯颜色识别 | 青岛市产品质量检验研究院 | 中国质量认证中心有限公司
6 | 通用橡套软电缆（中型橡套软电缆） | 流通领域 | 青岛长城山鹰线缆有限公司 | 91370214MA3C57149U | 博龙线缆（青岛）有限公司 | 2024.02.29/— | YZ-300/500 3×2.5+2（YZ-300/500 3×2.5+2×1.5） | — | 不合格 | 绝缘平均厚度、绝缘最薄处厚度、标志-标志内容检查 | 青岛市产品质量检验研究院 | 中国质量认证中心有限公司
7 | 铜芯聚氯乙烯绝缘软电缆 | 流通领域 | 日照高新技术产业开发区正标线缆经销处（个体工商户） | 92371109MADABJT9XG | 天津正标津达线缆集团有限公司（涉嫌假冒） | 2024年1月10日/— | BVR-450/750 1×2.5 | — | 不合格 | 标志-标志连续性检查 | 青岛市产品质量检验研究院 | 中国质量认证中心有限公司
8 | 电力电缆（交联聚乙烯绝缘聚氯乙烯护套阻燃C类电力电缆） | 流通领域 | 日照高新区友朋电线电缆经销处 | 92371102MA3P7HQU06 | 英超电缆有限公司 | 2023年11月24日/— | ZC-YJV-0.6/1 4×4 | — | 不合格 | 绝缘热延伸(200℃,20N/cm^2^) % | 青岛市产品质量检验研究院 | 河北省市场监督管理局
9 | 聚氯乙烯绝缘阻燃电线电缆（铜芯聚氯乙烯绝缘聚氯乙烯护套阻燃C类电缆） | 流通领域 | 日照久缆建材有限公司 | 91371109MA3WBG5P16 | 阳谷宏洋线缆有限公司 | 2023-06-22/— | ZC-RVV-300/500 2×2.5 | — | 不合格 | 标志-标志连续性检查 | 青岛市产品质量检验研究院 | /
10 | 聚氯乙烯绝缘电缆电线（普通聚氯乙烯护套软线） | 流通领域 | 山东联盛工程材料有限公司 | 91370702MA3UWNDBXP | 河北廉北线缆有限公司 | 2023年10月09日/— | 60227 IEC 53(RVV)-300/500 2×1 | — | 不合格 | 绝缘老化前抗张强度 | 青岛市产品质量检验研究院 | 中国质量认证中心有限公司
11 | 低烟无卤阻燃耐火聚烯烃绝缘电线（铜芯90℃无卤低烟单根阻燃耐火交联聚烯烃绝缘电缆） | 流通领域 | 山东天辉线缆有限公司 | 913707023130083295 | 阳谷大金电缆有限公司（涉嫌假冒） | 2023.10.08/— | WDZN-BYJ-450/750 1×4 | — | 不合格 | 绝缘热延伸(200℃，20N/cm^2^)-载荷下伸长率、单根垂直燃烧试验-上支架下缘与炭化部分起点间距离 | 青岛市产品质量检验研究院 | /
12 | 聚氯乙烯绝缘绞型连接用软电线 | 流通领域 | 威海钧晨电缆有限公司 | 91371081MA3EQ8WE7U | 威海钧晨电缆有限公司 | 2024年1月24日/— | ZR-RVS-300/300 2×0.5 | — | 不合格 | 导体电阻（20℃）、绝缘平均厚度、绝缘最薄处厚度 | 青岛市产品质量检验研究院 | /
13 | 耐热105℃无卤低烟阻燃交联聚烯烃绝缘电线（耐热105℃无卤低烟阻燃交联聚烯烃绝缘电缆） | 流通领域 | 潍城区开发区起帆电缆经销处 | 92370702MA3MHRC48P | 山东金猫线缆有限公司（涉嫌假冒） | 2022年3月2日/— | WDZ-BYJ-105-450/750 1×4 | — | 不合格 | 绝缘热延伸(200℃，0.20MPa)-载荷下伸长率、标志-标志内容检查 | 青岛市产品质量检验研究院 | /
14 | 聚氯乙烯绝缘软电线电缆（铜芯聚氯乙烯绝缘聚氯乙烯护套软电缆） | 流通领域 | 潍城区开发区旺仁线缆经销处 | 92370702MA3ENK0Q8H | 青岛金祥宇电缆有限公司 | 2023.02/— | RVV-300/500 3×4 | — | 不合格 | 标识（绝缘线芯识别）-绝缘线芯颜色识别 | 青岛市产品质量检验研究院 | 中国质量认证中心有限公司
15 | 聚氯乙烯绝缘无护套电缆电线（一般用途单芯硬导体无护套类电缆） | 流通领域 | 潍城区宇诺五金电器经销处 | 92370702MA3F0KFL8T | 阳谷西湖瑞丰电线厂 | 2024-01-03/— | 60227 IEC 01(BV)-450/750 1×4 | — | 不合格 | 标识（绝缘线芯识别）-黄/绿芯分色比例 | 青岛市产品质量检验研究院 | 中国质量认证中心有限公司
16 | 电力电缆（聚氯乙烯绝缘聚氯乙烯护套电力电缆） | 流通领域 | 文登区新正电器商行 | 92371081MA3JL9DG2Q | / | 2024年5月20日/— | VLV-0.6/1 3×25+1×16 | — | 不合格 | 导体电阻（20℃）、绝缘平均厚度、绝缘最薄处厚度、绝缘老化前抗张强度 | 青岛市产品质量检验研究院 | /
17 | 聚氯乙烯绝缘聚氯乙烯护套电缆（铝芯聚氯乙烯绝缘聚氯乙烯护套扁形电缆） | 流通领域 | 文登区悦渤装饰材料店 | 92371081MA3PP7BX0A | / | 2022年9月01日/— | BLVVB-300/500 2×6 | — | 不合格 | 绝缘平均厚度、绝缘最薄处厚度 | 青岛市产品质量检验研究院 | /
18 | 阻燃铜芯聚氯乙烯绝缘聚氯乙烯护套软电线（普通聚氯乙烯护套软线） | 流通领域 | 文登区鑫顺线缆经销处 | 92371081MA3R4LKX31 | 无锡市中军线缆有限公司 | 2024年4月16日/— | ZR-RVV-300/500 4×2.5 | — | 不合格 | 标识（绝缘线芯识别）-绝缘线芯颜色识别、导体电阻（20℃）、标志（标志连续性检查，标志内容检查） | 青岛市产品质量检验研究院 | /
19 | 聚氯乙烯绝缘电线电缆（铝芯聚氯乙烯绝缘聚氯乙烯护套扁形阻燃电缆） | 流通领域 | 烟台聊阳电缆有限公司 | 91370602MA3F1A2P6J | 阳谷汉光线缆有限公司 | 2023.11/— | ZR-BLVVB-450/750 2×6 | — | 不合格 | 标识（绝缘线芯识别）-绝缘线芯颜色识别、护套热失重试验（80℃，168h）、导体电阻（20℃）、绝缘平均厚度、护套老化前抗张强度、绝缘最薄处厚度、护套最薄处厚度、绝缘老化前抗张强度、标志（标志连续性检查，标志内容检查）、绝缘热失重试验（80℃，168h）、护套平均厚度 | 青岛市产品质量检验研究院 | /
20 | 软电线（铜芯聚氯乙烯绝缘绞型连接用耐火软电线） | 流通领域 | 芝罘区源岭五金经销处 | 92370602MA3KCD2G5A | 烟台市二缆电缆有限公司 | 2024 04 24/— | NH-RVS-300/300 2×1.5 | — | 不合格 | 标识（绝缘线芯识别）-绝缘线芯颜色识别、绝缘平均厚度、电缆的耐火性能 （供火时间+冷却时间：90min+15min，试验电压：300V）、标志-标志内容检查 | 青岛市产品质量检验研究院 | /
21 | 通用橡套软电缆（中型橡套软电缆） | 流通领域 | 芝罘区源岭五金经销处 | 92370602MA3KCD2G5A | 创鑫伟业线缆科技有限公司 | 2023年02月16日/— | YZ-300/500 3×6 | — | 不合格 | 绝缘平均厚度、绝缘最薄处厚度、绝缘老化前抗张强度 | 青岛市产品质量检验研究院 | 中国质量认证中心有限公司